## 2.50
1종 시멘트 최적 SO3 도출시험 결과
품질팀
1. 시험목적 : 기 적용중인 SO3의 적정성 여부를 검증하고 시험에 의해 도출된 SO3를 적용하여
시멘트 품질(응결, 압축강도)의 최적화를 통한 고객 만족도 증대를 목적으로 함
2. 시험결과
1) 시험방법 : ASTM C 564-04 (Optimum SO3 in hydraulic Cement Using 24_h Compressive Strength
2) Mortar 배합
| 구분 |  | 시멘트(g) | 석고(g) |  | 표준사(g)
| Mixture No.1 |  | 1350 | - |  | 1350
| Mixture No.2 |  | 1336 | 14 |  | 1350
| Mixture No.3 |  | 1321 | 29 |  | 1350
3) 시험결과
(1) test -1 결과
| 구분 |  | 시험결과 |  | 구분 |  |  |  | 산출결과
| 압축강도 (Mpa) | No.1 | 11.7 |  | G : SO3 최적 도출값(%) |  |  |  | 2.5
|  | No.2 | 11.5 |  | a : NO.2 압축강도 - NO.1 압축강도 |  |  |  | -0.2
|  | No.3 | 10.8 |  | b : NO.3 압축강도 - NO.2 압축강도 |  |  |  | -0.7
| 석고SO3(%) |  | 39.49 |  | c : 석고 SO3 함량/100 |  |  |  | 0.3949
| 시멘트 SO3(%) |  | 2.46 |  | d : 시멘트 SO3함량(%) |  |  |  | 2.46
○ 최적 SO3 도출
| - 최적 SO3 (G) = a/(a+b)*c + d + (c/2) |  |  | = | 2.5
- TEST 적정성 검증
| 재시험 조건 |  |  |  | 산출결과 |  |  | 판정
[5 empty] | a | b | a/b
| a 와 b 모두가 + 이고, a/b비가 2.00 보다 작을때 |  |  |  | - | - | 0.2857143 | 적정
a 와 b 모두가 - 이고, a/b비가 0.500 보다 클때
a 가 "-" 이고 b 가 "+" 일때
(3) test -2 결과
| 구분 |  | 시험결과 |  | 구분 |  |  |  | 산출결과
| 압축강도 (Mpa) | No.1 | 11.8 |  | G : SO3 최적 도출값(%) |  |  |  | 2.53
|  | No.2 | 11.7 |  | a : NO.2 압축강도 - NO.1 압축강도 |  |  |  | -0.1
|  | No.3 | 11.3 |  | b : NO.3 압축강도 - NO.2 압축강도 |  |  |  | -0.4
| 석고SO3(%) |  | 39.49 |  | c : 석고 SO3 함량/100 |  |  |  | 0.3949
| 시멘트 SO3(%) |  | 2.46 |  | d : 시멘트 SO3함량(%) |  |  |  | 2.46
○ 최적 SO3 도출
| - 최적 SO3 (G) = a/(a+b)*c + d + (c/2) |  |  | = | 2.53
- TEST 적정성 검증
| 재시험 조건 |  |  |  | 산출결과 |  |  | 판정
[5 empty] | a | b | a/b
| a 와 b 모두가 + 이고, a/b비가 2.00 보다 작을때 |  |  |  | - | - | 0.25 | 적정
a 와 b 모두가 - 이고, a/b비가 0.500 보다 클때
a 가 "-" 이고 b 가 "+" 일때
(3) test -3 결과
| 구분 |  | 시험결과 |  | 구분 |  |  |  | 산출결과
| 압축강도 (Mpa) | No.1 |  |  | G : SO3 최적 도출값(%) |  |  |  | #DIV/0!
|  | No.2 |  |  | a : NO.2 압축강도 - NO.1 압축강도 |  |  |  | 0
|  | No.3 |  |  | b : NO.3 압축강도 - NO.2 압축강도 |  |  |  | 0
| 석고SO3(%) |  | 39.49 |  | c : 석고 SO3 함량/100 |  |  |  | 0.3949
| 시멘트 SO3(%) |  | 2.46 |  | d : 시멘트 SO3함량(%) |  |  |  | 2.46
○ 최적 SO3 도출
| - 최적 SO3 (G) = a/(a+b)*c + d + (c/2) |  |  | = | #DIV/0!
- TEST 적정성 검증
| 재시험 조건 |  |  |  | 산출결과 |  |  | 판정
[5 empty] | a | b | a/b
| a 와 b 모두가 + 이고, a/b비가 2.00 보다 작을때 |  |  |  | - | - | #DIV/0! | #DIV/0!
a 와 b 모두가 - 이고, a/b비가 0.500 보다 클때
a 가 "-" 이고 b 가 "+" 일때
3. 최적 so3 도출
1) 1차 및 2차 시험 결과 최적 SO3 는 2.50, 2.53 로 측정됨
2) 따라서 1종 시멘트 최적 SO3 는 2.50+2.53 / 2 = 2.515으로 결정
3) 관리의 편리성을 위해 2.50을 최적 SO3 기준으로 관리

## 2.65
1종 시멘트 최적 SO3 도출시험 결과
품질팀
1. 시험목적 : 기 적용중인 SO3의 적정성 여부를 검증하고 시험에 의해 도출된 SO3를 적용하여
시멘트 품질(응결, 압축강도)의 최적화를 통한 고객 만족도 증대를 목적으로 함
2. 시험결과
1) 시험방법 : ASTM C 564-04 (Optimum SO3 in hydraulic Cement Using 24_h Compressive Strength
2) Mortar 배합
| 구분 |  | 시멘트(g) | 석고(g) |  | 표준사(g)
| Mixture No.1 |  | 500 | - |  | 1350
| Mixture No.2 |  | 495 | 5 |  | 1350
| Mixture No.3 |  | 490 | 10 |  | 1350
3) 시험결과
(1) test -1 결과
| 구분 |  | 시험결과 |  | 구분 |  |  |  | 산출결과
| 압축강도 (Mpa) | No.1 | 14.5 |  | G : SO3 최적 도출값(%) |  |  |  | 2.63
|  | No.2 | 14.4 |  | a : NO.2 압축강도 - NO.1 압축강도 |  |  |  | -0.1
|  | No.3 | 13 |  | b : NO.3 압축강도 - NO.2 압축강도 |  |  |  | -1.4
| 석고SO3(%) |  | 39.49 |  | c : 석고 SO3 함량/100 |  |  |  | 0.3949
| 시멘트 SO3(%) |  | 2.46 |  | d : 시멘트 SO3함량(%) |  |  |  | 2.46
○ 최적 SO3 도출
| - 최적 SO3 (G) = a/(a+b)*c + d + (c/2) |  |  | = | 2.63
- TEST 적정성 검증
| 재시험 조건 |  |  |  | 산출결과 |  |  | 판정
[5 empty] | a | b | a/b
| a 와 b 모두가 + 이고, a/b비가 2.00 보다 작을때 |  |  |  | - | - | 0.07142857 | 적정
a 와 b 모두가 - 이고, a/b비가 0.500 보다 클때
a 가 "-" 이고 b 가 "+" 일때
(3) test -2 결과
| 구분 |  | 시험결과 |  | 구분 |  |  |  | 산출결과
| 압축강도 (Mpa) | No.1 | 14.1 |  | G : SO3 최적 도출값(%) |  |  |  | 2.68
|  | No.2 | 13.8 |  | a : NO.2 압축강도 - NO.1 압축강도 |  |  |  | -0.3
|  | No.3 | 12.3 |  | b : NO.3 압축강도 - NO.2 압축강도 |  |  |  | -1.5
| 석고SO3(%) |  | 39.49 |  | c : 석고 SO3 함량/100 |  |  |  | 0.3949
| 시멘트 SO3(%) |  | 2.58 |  | d : 시멘트 SO3함량(%) |  |  |  | 2.58
○ 최적 SO3 도출
| - 최적 SO3 (G) = a/(a+b)*c + d + (c/2) |  |  | = | 2.68
- TEST 적정성 검증
| 재시험 조건 |  |  |  | 산출결과 |  |  | 판정
[5 empty] | a | b | a/b
| a 와 b 모두가 + 이고, a/b비가 2.00 보다 작을때 |  |  |  | - | - | 0.2 | 적정
a 와 b 모두가 - 이고, a/b비가 0.500 보다 클때
a 가 "-" 이고 b 가 "+" 일때
(3) test -3 결과
| 구분 |  | 시험결과 |  | 구분 |  |  |  | 산출결과
| 압축강도 (Mpa) | No.1 |  |  | G : SO3 최적 도출값(%) |  |  |  | #DIV/0!
|  | No.2 |  |  | a : NO.2 압축강도 - NO.1 압축강도 |  |  |  | 0
|  | No.3 |  |  | b : NO.3 압축강도 - NO.2 압축강도 |  |  |  | 0
| 석고SO3(%) |  | 39.49 |  | c : 석고 SO3 함량/100 |  |  |  | 0.3949
| 시멘트 SO3(%) |  | 2.58 |  | d : 시멘트 SO3함량(%) |  |  |  | 2.58
○ 최적 SO3 도출
| - 최적 SO3 (G) = a/(a+b)*c + d + (c/2) |  |  | = | #DIV/0!
- TEST 적정성 검증
| 재시험 조건 |  |  |  | 산출결과 |  |  | 판정
[5 empty] | a | b | a/b
| a 와 b 모두가 + 이고, a/b비가 2.00 보다 작을때 |  |  |  | - | - | #DIV/0! | #DIV/0!
a 와 b 모두가 - 이고, a/b비가 0.500 보다 클때
a 가 "-" 이고 b 가 "+" 일때
3. 최적 so3 도출
1) 1차 및 2차 시험 결과 최적 SO3 는 2.63, 2.68 로 측정됨
2) 따라서 1종 시멘트 최적 SO3 는 2.63+2.68 / 2 = 2.655으로 결정
3) 관리의 편리성을 위해 2.65을 최적 SO3 기준으로 관리

## 2.70
1종 시멘트 최적 SO3 도출시험 결과
품질팀
1. 시험목적 : 기 적용중인 SO3의 적정성 여부를 검증하고 시험에 의해 도출된 SO3를 적용하여
시멘트 품질(응결, 압축강도)의 최적화를 통한 고객 만족도 증대를 목적으로 함
2. 시험결과
1) 시험방법 : ASTM C 564-04 (Optimum SO3 in hydraulic Cement Using 24_h Compressive Strength
2) Mortar 배합
| 구분 |  | 시멘트(g) | 석고(g) |  | 표준사(g)
| Mixture No.1 |  | 500 | - |  | 1350
| Mixture No.2 |  | 495 | 5 |  | 1350
| Mixture No.3 |  | 490 | 10 |  | 1350
3) 시험결과
(1) test -1 결과
| 구분 |  | 시험결과 |  | 구분 |  |  |  | 산출결과
| 압축강도 (Mpa) | No.1 | 13.4 |  | G : SO3 최적 도출값(%) |  |  |  | 2.71
|  | No.2 | 13.4 |  | a : NO.2 압축강도 - NO.1 압축강도 |  |  |  | 0
|  | No.3 | 13.1 |  | b : NO.3 압축강도 - NO.2 압축강도 |  |  |  | -0.3
| 석고SO3(%) |  | 39.49 |  | c : 석고 SO3 함량/100 |  |  |  | 0.3949
| 시멘트 SO3(%) |  | 2.51 |  | d : 시멘트 SO3함량(%) |  |  |  | 2.51
○ 최적 SO3 도출
| - 최적 SO3 (G) = a/(a+b)*c + d + (c/2) |  |  | = | 2.71
- TEST 적정성 검증
| 재시험 조건 |  |  |  | 산출결과 |  |  | 판정
[5 empty] | a | b | a/b
| a 와 b 모두가 + 이고, a/b비가 2.00 보다 작을때 |  |  |  | - | - | 0 | 적정
a 와 b 모두가 - 이고, a/b비가 0.500 보다 클때
a 가 "-" 이고 b 가 "+" 일때
(3) test -2 결과
| 구분 |  | 시험결과 |  | 구분 |  |  |  | 산출결과
| 압축강도 (Mpa) | No.1 | 13.2 |  | G : SO3 최적 도출값(%) |  |  |  | 2.69
|  | No.2 | 13.1 |  | a : NO.2 압축강도 - NO.1 압축강도 |  |  |  | -0.1
|  | No.3 | 11.1 |  | b : NO.3 압축강도 - NO.2 압축강도 |  |  |  | -2
| 석고SO3(%) |  | 39.49 |  | c : 석고 SO3 함량/100 |  |  |  | 0.3949
| 시멘트 SO3(%) |  | 2.51 |  | d : 시멘트 SO3함량(%) |  |  |  | 2.51
○ 최적 SO3 도출
| - 최적 SO3 (G) = a/(a+b)*c + d + (c/2) |  |  | = | 2.69
- TEST 적정성 검증
| 재시험 조건 |  |  |  | 산출결과 |  |  | 판정
[5 empty] | a | b | a/b
| a 와 b 모두가 + 이고, a/b비가 2.00 보다 작을때 |  |  |  | - | - | 0.05 | 적정
a 와 b 모두가 - 이고, a/b비가 0.500 보다 클때
a 가 "-" 이고 b 가 "+" 일때
(3) test -3 결과
| 구분 |  | 시험결과 |  | 구분 |  |  |  | 산출결과
| 압축강도 (Mpa) | No.1 |  |  | G : SO3 최적 도출값(%) |  |  |  | #DIV/0!
|  | No.2 |  |  | a : NO.2 압축강도 - NO.1 압축강도 |  |  |  | 0
|  | No.3 |  |  | b : NO.3 압축강도 - NO.2 압축강도 |  |  |  | 0
| 석고SO3(%) |  | 39.49 |  | c : 석고 SO3 함량/100 |  |  |  | 0.3949
| 시멘트 SO3(%) |  | 2.51 |  | d : 시멘트 SO3함량(%) |  |  |  | 2.51
○ 최적 SO3 도출
| - 최적 SO3 (G) = a/(a+b)*c + d + (c/2) |  |  | = | #DIV/0!
- TEST 적정성 검증
| 재시험 조건 |  |  |  | 산출결과 |  |  | 판정
[5 empty] | a | b | a/b
| a 와 b 모두가 + 이고, a/b비가 2.00 보다 작을때 |  |  |  | - | - | #DIV/0! | #DIV/0!
a 와 b 모두가 - 이고, a/b비가 0.500 보다 클때
a 가 "-" 이고 b 가 "+" 일때
3. 최적 so3 도출
1) 1차 및 2차 시험 결과 최적 SO3 는 2.71, 2.69 로 측정됨
2) 따라서 1종 시멘트 최적 SO3 는 2.71+2.69 / 2 = 2.70으로 결정
3) 관리의 편리성을 위해 2.70을 최적 SO3 기준으로 관리

## 2.80
1종 시멘트 최적 SO3 도출시험 결과
품질팀
1. 시험목적 : 기 적용중인 SO3의 적정성 여부를 검증하고 시험에 의해 도출된 SO3를 적용하여
시멘트 품질(응결, 압축강도)의 최적화를 통한 고객 만족도 증대를 목적으로 함
2. 시험결과
1) 시험방법 : ASTM C 564-04 (Optimum SO3 in hydraulic Cement Using 24_h Compressive Strength
2) Mortar 배합
| 구분 |  | 시멘트(g) | 석고(g) |  | 표준사(g)
| Mixture No.1 |  | 500 | - |  | 1350
| Mixture No.2 |  | 495 | 5 |  | 1350
| Mixture No.3 |  | 490 | 10 |  | 1350
3) 시험결과
(1) test -1 결과
| 구분 |  | 시험결과 |  | 구분 |  |  |  | 산출결과
| 압축강도 (Mpa) | No.1 | 13.3 |  | G : SO3 최적 도출값(%) |  |  |  | 2.79
|  | No.2 | 13.7 |  | a : NO.2 압축강도 - NO.1 압축강도 |  |  |  | 0.4
|  | No.3 | 12.9 |  | b : NO.3 압축강도 - NO.2 압축강도 |  |  |  | -0.8
| 석고SO3(%) |  | 39.49 |  | c : 석고 SO3 함량/100 |  |  |  | 0.3949
| 시멘트 SO3(%) |  | 2.46 |  | d : 시멘트 SO3함량(%) |  |  |  | 2.46
○ 최적 SO3 도출
| - 최적 SO3 (G) = a/(a+b)*c + d + (c/2) |  |  | = | 2.79
- TEST 적정성 검증
| 재시험 조건 |  |  |  | 산출결과 |  |  | 판정
[5 empty] | a | b | a/b
| a 와 b 모두가 + 이고, a/b비가 2.00 보다 작을때 |  |  |  | + | - | -0.5 | 적정
a 와 b 모두가 - 이고, a/b비가 0.500 보다 클때
a 가 "-" 이고 b 가 "+" 일때
(3) test -2 결과
| 구분 |  | 시험결과 |  | 구분 |  |  |  | 산출결과
| 압축강도 (Mpa) | No.1 | 13.1 |  | G : SO3 최적 도출값(%) |  |  |  | 2.82
|  | No.2 | 13.6 |  | a : NO.2 압축강도 - NO.1 압축강도 |  |  |  | 0.5
|  | No.3 | 12.9 |  | b : NO.3 압축강도 - NO.2 압축강도 |  |  |  | -0.7
| 석고SO3(%) |  | 39.49 |  | c : 석고 SO3 함량/100 |  |  |  | 0.3949
| 시멘트 SO3(%) |  | 2.46 |  | d : 시멘트 SO3함량(%) |  |  |  | 2.46
○ 최적 SO3 도출
| - 최적 SO3 (G) = a/(a+b)*c + d + (c/2) |  |  | = | 2.82
- TEST 적정성 검증
| 재시험 조건 |  |  |  | 산출결과 |  |  | 판정
[5 empty] | a | b | a/b
| a 와 b 모두가 + 이고, a/b비가 2.00 보다 작을때 |  |  |  | + | - | -0.71 | 적정
a 와 b 모두가 - 이고, a/b비가 0.500 보다 클때
a 가 "-" 이고 b 가 "+" 일때
(3) test -3 결과
| 구분 |  | 시험결과 |  | 구분 |  |  |  | 산출결과
| 압축강도 (Mpa) | No.1 |  |  | G : SO3 최적 도출값(%) |  |  |  | #DIV/0!
|  | No.2 |  |  | a : NO.2 압축강도 - NO.1 압축강도 |  |  |  | 0
|  | No.3 |  |  | b : NO.3 압축강도 - NO.2 압축강도 |  |  |  | 0
| 석고SO3(%) |  | 39.49 |  | c : 석고 SO3 함량/100 |  |  |  | 0.3949
| 시멘트 SO3(%) |  | 2.46 |  | d : 시멘트 SO3함량(%) |  |  |  | 2.46
○ 최적 SO3 도출
| - 최적 SO3 (G) = a/(a+b)*c + d + (c/2) |  |  | = | #DIV/0!
- TEST 적정성 검증
| 재시험 조건 |  |  |  | 산출결과 |  |  | 판정
[5 empty] | a | b | a/b
| a 와 b 모두가 + 이고, a/b비가 2.00 보다 작을때 |  |  |  | - | - | #DIV/0! | #DIV/0!
a 와 b 모두가 - 이고, a/b비가 0.500 보다 클때
a 가 "-" 이고 b 가 "+" 일때
3. 최적 so3 도출
1) 1차 및 2차 시험 결과 최적 SO3 는 2.79, 2.82 로 측정됨
2) 따라서 1종 시멘트 최적 SO3 는 2.79+2.82 / 2 = 2.805으로 결정
3) 관리의 편리성을 위해 2.80을 최적 SO3 기준으로 관리